## Feuil1
modalite | id | replicat | plante | espece | force poinconnement N | enfoncement mm | force traction N | allongement mm
Neuve | N1 | N1a | sans | NA | 336.23 | 21.7489 | NA | NA
Neuve | N1 | N1b | sans | NA | 327.57 | 21.4362 | NA | NA
Neuve | N1 | N1c | sans | NA | 336.87 | 21.6505 | NA | NA
Neuve | N1 | N1d | sans | NA | 335.88 | 21.7125 | NA | NA
Neuve | N1 | N1e | sans | NA | 328.37 | 21.4182 | NA | NA
Neuve | N1 | N1f | sans | NA | 333.94 | 21.5232 | NA | NA
Neuve | N1 | N1g | sans | NA | 331.46 | 21.4125 | NA | NA
Neuve | N1 | N1h | sans | NA | 319.78 | 21.1851 | NA | NA
Neuve | N1 | N1i | sans | NA | 323.56 | 21.4246 | NA | NA
Neuve | N1 | N1j | sans | NA | 308.57 | 21.9531 | NA | NA
Neuve | N2 | N2a | sans | NA | 338.17 | 21.4003 | NA | NA
Neuve | N2 | N2b | sans | NA | 330.92 | 21.3214 | NA | NA
Neuve | N2 | N2c | sans | NA | 329.09 | 21.2446 | NA | NA
Neuve | N2 | N2d | sans | NA | 329.66 | 21.3298 | NA | NA
Neuve | N2 | N2e | sans | NA | 328.59 | 21.3174 | NA | NA
Neuve | N2 | N2f | sans | NA | 313.1 | 20.7621 | NA | NA
Neuve | N2 | N2g | sans | NA | 324.47 | 21.0846 | NA | NA
Neuve | N2 | N2h | sans | NA | 330.8 | 21.5796 | NA | NA
Neuve | N2 | N2i | sans | NA | 328.21 | 21.4262 | NA | NA
Neuve | N2 | N2j | sans | NA | 323.72 | 21.4777 | NA | NA
Neuve | N3 | N3a | sans | NA | NA | NA | 143.5749 | 83.37819
Neuve | N3 | N3b | sans | NA | NA | NA | 135.1929 | 78.98618
Neuve | N3 | N3c | sans | NA | NA | NA | 139.3509 | 79.40975
Neuve | N3 | N3d | sans | NA | NA | NA | 143.6104 | 83.61167
Neuve | N3 | N3e | sans | NA | NA | NA | 142.8905 | 82.22282
Neuve | N4 | N4a | sans | NA | NA | NA | 135.5129 | 83.04087
Neuve | N4 | N4b | sans | NA | NA | NA | 136.0702 | 82.49111
Neuve | N4 | N4c | sans | NA | NA | NA | 132.2518 | 81.2863
Neuve | N4 | N4d | sans | NA | NA | NA | 134.1604 | 83.21821
Neuve | N4 | N4e | sans | NA | NA | NA | 130.8441071 | NA
Témoin | T1 | T1a | sans | NA | 355.83 | 22.9088 | NA | NA
Témoin | T1 | T1b | sans | NA | 342.98 | 21.9413 | NA | NA
Témoin | T1 | T1c | sans | NA | 352.02 | 22.8677 | NA | NA
Témoin | T2 | T2a | sans | NA | 326.76 | 21.2357 | NA | NA
Témoin | T2 | T2b | sans | NA | 310.66 | 20.2983 | NA | NA
Témoin | T2 | T2c | sans | NA | 319.29 | 21.3503 | NA | NA
Témoin | T3 | T3a | sans | NA | 349.12 | 22.8299 | NA | NA
Témoin | T3 | T3b | sans | NA | 328.06 | 21.2118 | NA | NA
Témoin | T3 | T3c | sans | NA | 317.99 | 20.9764 | NA | NA
Témoin | T4 | T4a | sans | NA | 315.9 | 21.1217 | NA | NA
Témoin | T4 | T4b | sans | NA | 326.12 | 21.7355 | NA | NA
Témoin | T4 | T4c | sans | NA | 319.51 | 21.3877 | NA | NA
Témoin | T5 | T5a | sans | NA | NA | NA | 139.8086 | NA
Témoin | T5 | T5b | sans | NA | NA | NA | 140.5326 | 82.8975
Témoin | T5 | T5c | sans | NA | NA | NA | 140.8108 | 76.11366
Témoin | T5 | T5d | sans | NA | NA | NA | 138.1551 | 80.08275
Témoin | T5 | T5e | sans | NA | NA | NA | 135.0784 | 78.52936
Témoin | T5 | T5f | sans | NA | NA | NA | 139.0457 | 80.91089
Témoin | T5 | T5g | sans | NA | NA | NA | 138.0157 | 79.8935
Témoin | T6 | T6a | sans | NA | NA | NA | 140.0375 | 82.68208
Témoin | T6 | T6b | sans | NA | NA | NA | 142.648 | 86.31808
Témoin | T6 | T6c | sans | NA | NA | NA | 141.3727 | 83.41143
Témoin | T6 | T6d | sans | NA | NA | NA | 141.187 | 84.23835
Témoin | T6 | T6e | sans | NA | NA | NA | 140.9912 | 83.11844
Témoin | T6 | T6f | sans | NA | NA | NA | 141.449 | 83.38048
Témoin | T6 | T6g | sans | NA | NA | NA | 139.9612 | 80.66494
Carex | E2 | C1a | avec | Carex nigra | 413.2 | 24.1247 | NA | NA
Carex | E2 | C1b | avec | Carex nigra | 400.61 | 22.9035 | NA | NA
Carex | E2 | C1c | avec | Carex nigra | 353.16 | 23.147 | NA | NA
Carex | E3 | C2a | avec | Carex nigra | NA | NA | 138.7003 | 80.79237
Carex | E3 | C2b | avec | Carex nigra | NA | NA | 138.0539 | 81.13708
Carex | E3 | C2c | avec | Carex nigra | NA | NA | 140.9912 | 83.18018
Carex | E3 | C2d | avec | Carex nigra | NA | NA | 138.3522 | 80.39374
Carex | E3 | C2e | avec | Carex nigra | NA | NA | 142.4789 | 84.27917
Carex | E3 | C2f | avec | Carex nigra | NA | NA | 141.3727 | 83.11775
Carex | E3 | C2g | avec | Carex nigra | NA | NA | 140.9912 | 82.32997
Carex | E7 | C3a | avec | Carex nigra | 331.23 | 21.7554 | NA | NA
Carex | E7 | C3b | avec | Carex nigra | 318.6 | 21.0497 | NA | NA
Carex | E7 | C3c | avec | Carex nigra | 294.84 | 20.331 | NA | NA
Eriophorum | E1 | E1a | avec | Eriophorum angustifolium | 363.04 | 23.4724 | NA | NA
Eriophorum | E1 | E1b | avec | Eriophorum angustifolium | 355.61 | 22.8401 | NA | NA
Eriophorum | E1 | E1c | avec | Eriophorum angustifolium | 352.28 | 23.1682 | NA | NA
Eriophorum | E4 | E4a | avec | Eriophorum angustifolium | NA | NA | 141.449 | 84.36302
Eriophorum | E4 | E4b | avec | Eriophorum angustifolium | NA | NA | 135.8414 | 80.5233
Eriophorum | E4 | E4c | avec | Eriophorum angustifolium | NA | NA | 139.6561 | 84.92088
Eriophorum | E4 | E4d | avec | Eriophorum angustifolium | NA | NA | 138.0157 | 81.55632
Eriophorum | E4 | E4e | avec | Eriophorum angustifolium | NA | NA | 138.4354 | 81.52837
Eriophorum | E4 | E4f | avec | Eriophorum angustifolium | NA | NA | 135.9939 | 79.05473
Eriophorum | E4 | E4g | avec | Eriophorum angustifolium | NA | NA | 136.8203 | 81.71527
Eriophorum | E5 | E5a | avec | Eriophorum angustifolium | 331.84 | 21.1448 | NA | NA
Eriophorum | E5 | E5b | avec | Eriophorum angustifolium | 349.5 | 22.3434 | NA | NA
Eriophorum | E5 | E5c | avec | Eriophorum angustifolium | 329.66 | 21.6695 | NA | NA
Eriophorum | E6 | E6a | avec | Eriophorum angustifolium | NA | NA | 134.53 | 78.088
Eriophorum | E6 | E6b | avec | Eriophorum angustifolium | NA | NA | 134.54 | 80.59
Eriophorum | E6 | E6c | avec | Eriophorum angustifolium | NA | NA | 134.54 | 78.66
Eriophorum | E6 | E6d | avec | Eriophorum angustifolium | NA | NA | 138.85 | 82.58
Eriophorum | E6 | E6e | avec | Eriophorum angustifolium | NA | NA | 137.24 | 81.357
Eriophorum | E6 | E6f | avec | Eriophorum angustifolium | NA | NA | 133.17 | 78.197
Eriophorum | E6 | E6g | avec | Eriophorum angustifolium | NA | NA | 140.29 | 82.614
Eriophorum | E8 | E8a | avec | Eriophorum angustifolium | 309.1 | 20.3203 | NA | NA
Eriophorum | E8 | E8b | avec | Eriophorum angustifolium | 320.01 | 21.0427 | NA | NA
Eriophorum | E8 | E8c | avec | Eriophorum angustifolium | 343.62 | 22.487 | NA | NA
Phragmites | P1 | P1a | avec | Phragmites australis | 349.69 | 21.9147 | NA | NA
Phragmites | P1 | P1b | avec | Phragmites australis | 344.12 | 21.569 | NA | NA
Phragmites | P1 | P1c | avec | Phragmites australis | 405.43 | 23.8099 | NA | NA
Phragmites | P2 | P2a | avec | Phragmites australis | 326.58 | 21.306 | NA | NA
Phragmites | P2 | P2b | avec | Phragmites australis | 351.49 | 23.0787 | NA | NA
Phragmites | P2 | P2c | avec | Phragmites australis | 350.64 | 23.2416 | NA | NA
Phragmites | P3 | P3a | avec | Phragmites australis | NA | NA | 134.02 | 79.321
Phragmites | P3 | P3b | avec | Phragmites australis | NA | NA | 136.83 | 81.262
Phragmites | P3 | P3c | avec | Phragmites australis | NA | NA | 134.2 | 80.48
Phragmites | P3 | P3d | avec | Phragmites australis | NA | NA | 134.09 | 79.698
Phragmites | P3 | P3e | avec | Phragmites australis | NA | NA | 134.85 | 80.185
Phragmites | P3 | P3f | avec | Phragmites australis | NA | NA | 136.3 | 81.021
Phragmites | P3 | P3g | avec | Phragmites australis | NA | NA | 133.06 | 77.859
Phragmites | P4 | P4a | avec | Phragmites australis | 392.18 | 23.0065 | NA | NA
Phragmites | P4 | P4b | avec | Phragmites australis | 344.31 | 21.6348 | NA | NA
Phragmites | P4 | P4c | avec | Phragmites australis | 338.29 | 21.6861 | NA | NA
Phragmites | P6 | P6a | avec | Phragmites australis | 401.45 | 23.2186 | NA | NA
Phragmites | P6 | P6b | avec | Phragmites australis | 348.23 | 22.5675 | NA | NA
Phragmites | P6 | P6c | avec | Phragmites australis | 333.85 | 21.9723 | NA | NA
Phragmites | P7 | P7a | avec | Phragmites australis | NA | NA | 137.2909 | 79.41628
Phragmites | P7 | P7b | avec | Phragmites australis | NA | NA | 138.8168 | 80.95185
Phragmites | P7 | P7c | avec | Phragmites australis | NA | NA | 137.0621 | 80.33917
Phragmites | P7 | P7d | avec | Phragmites australis | NA | NA | 135.3454 | 78.67401
Phragmites | P7 | P7e | avec | Phragmites australis | NA | NA | 143.7378 | 84.56414
Phragmites | P7 | P7f | avec | Phragmites australis | NA | NA | 140.1652 | 81.71109
Phragmites | P7 | P7g | avec | Phragmites australis | NA | NA | 144.7296 | 85.46305
Phragmites | P8 | P8a | avec | Phragmites australis | 333.98 | 21.6756 | NA | NA
Phragmites | P8 | P8b | avec | Phragmites australis | 329.32 | 21.3418 | NA | NA
Phragmites | P8 | P8c | avec | Phragmites australis | 323.63 | 21.3398 | NA | NA