## Feuil1
modalite | id | plante | espece | taux_plas_1 | taux_plas_2 | taux_plas_moy
Carex | C1 | avec | Carex nigra | 30.2 | 33.6 | 31.9
Carex | C2 | avec | Carex nigra | 33.8 | 33.8 | 33.8
Carex | C3 | avec | Carex nigra | 33.8 | 33.1 | 33.45
Eriophorum | E1 | avec | Eriophorum angustifolium | 34.1 | 33.8 | 33.95
Eriophorum | E4 | avec | Eriophorum angustifolium | 33.8 | 36.3 | 35.05
Eriophorum | E5 | avec | Eriophorum angustifolium | 31.9 | 29.4 | 30.65
Eriophorum | E6 | avec | Eriophorum angustifolium | 34.3 | 35.4 | 34.85
Eriophorum | E8 | avec | Eriophorum angustifolium | 34.3 | 33.3 | 33.8
Phragmites | P1 | avec | Phragmites australis | 33.6 | 33.8 | 33.7
Phragmites | P2 | avec | Phragmites australis | 30.3 | 29.8 | 30.05
Phragmites | P3 | avec | Phragmites australis | 34.5 | 34.7 | 34.6
Phragmites | P4 | avec | Phragmites australis | 34 | 34.1 | 34.05
Phragmites | P6 | avec | Phragmites australis | 34.1 | 34.1 | 34.1
Phragmites | P7 | avec | Phragmites australis | 34.3 | 34.3 | 34.3
Phragmites | P8 | avec | Phragmites australis | 33.2 | 34.1 | 33.65
Témoin | T1 | sans | NA | 23.9 | 20.8 | 22.35
Témoin | T2 | sans | NA | 34.3 | 33.1 | 33.7
Témoin | T3 | sans | NA | 33.9 | 34 | 33.95
Témoin | T4 | sans | NA | 33.4 | 34.2 | 33.8
Témoin | T5 | sans | NA | 30.8 | 30.4 | 30.6
Témoin | T6 | sans | NA | 34.1 | 34.5 | 34.3
Neuve | N1 | sans | NA | 28.8 | 33.6 | 31.2